## naklejka
SPECYFIKACJA PAPIERU DO WYKONYWANIA ZAMAWIANYCH DRUKÓW
A. Papier bez znaku wodnego z warstwą samoprzylepną (naklejka)
1. Charakterystyka produktu
1.1. Przeznaczenie
Ob-10 | Legitymacja posiadacza broni:
Ob-12 | Legitymacja osoby dopuszczonej do posiadania broni;
Ob-14 | Legitymacja posiadacza terminowego pozwolenia na broń;
Ob-16 | Karta rejestracyjna broni.
1.2. Chatakterystyka materiału
Parametr |  | Wartość
Skład |  | 100 % bielonej chemicznej masy
2. Zabezpieczenia
2.1. Opis zabezpieczeń
Włókna zabezpieczające Typ I
Parametry |  | Wartość |  | Tolerancja
Typ |  | Niewidoczne w świetle dziennym
Aktywność UV (254 i 365 nm) |  | Żółty
Umiejscowienie |  | Losowo na całej powierzchni
Gęstość |  | 20 szt./dm2 |  | ± 10
Sposób liczenia |  | W świetle padającym UV na stronie do zadruku
Długość |  | 3 mm
Włókna zabezpieczające Typ II
Parametry |  | Wartość |  | Tolerancja
Typ |  | Niewidoczne w świetle dziennym
Aktywność UV (254 i 365 nm) |  | Niebieski
Umiejscowienie |  | Losowo na całej powierzchni
Gęstość |  | 20 szt./dm2 |  | ± 10
Sposób liczenia |  | W świetle padającym (UV) na stronie do zadruku
Długość |  | 3 mm
Włókna zabezpieczające Typ III
Parametry |  | Wartość |  | Tolerancja
Typ |  | Niewidoczne w świetle dziennym
Aktywność UV (254 i 365 nm) |  | Dwukolorowe: niebiesko - żółte
Umiejscowienie |  | Losowo na całej powierzchni
Gęstość |  | 20 szt./dm2 |  | ± 10
Sposób liczenia |  | W świetle padającym (UV) na stronie do zadruku
Długość |  | 4 mm
Specyfikacja papieru
Warunki pomiaru:
Wilgotność względna: 50 ± 2% RH
Temperatura: 23 ± 1ºC
Parametry |  | Jednostka | Wartość | Tolerancja | Norma ISO
Papier bez wybielaczy optycznych (ciemny w świetle UV)
Parametry papieru zabezpieczonego wierzchniego o gramaturze 65 g / m2
Gramatura papieru zabezpieczonego wierzchniego |  | g / m2 | 65 | ± 5 | ISO 536
Chłonność Coobb 60 |  | g / m2 | 23 | ± 5 | ISO 535
Gładkość Bekka |  | s | 30 | ± 10 | ISO 5627 | `
Kolor |  | L,a,b - wynikowo na podstawie pierwszej roli ΔE ≤ 1,5 |  | APARAT DATACOLOR ELREPHO
Reaktywność chemiczna |  | wybielacze |  | odpowiednia
zasady
kwasy
rozpuszczalniki organiczne
Parametry papieru zabezpieczonego z warstwą samoprzylepną (naklejka)
Gramatura papieru z silikonem *) FINAT Test |  | g/m2 180 |  | ± 10 ISO 536
FTM 12 (gramatura warstwy kleju) |  | g/m2 23 |  | ± 3
*) Całkowita gramatura (papier wierzchni + klej + papier silikonowany) Silikon zadrukowany jednostronnie: (wzór '' niebieskie gwiazdki")
Wymagania jakie powinien spełniać Wykonawca papieru specjalnego do wytwarzania dokumentów publicznych:
ISO 14298:2013 lub normą równoważną;
PN-EN ISO 9001:2015 lub normą równoważną;
PN-EN ISO 14001:2015 lub normą równoważną;
PN-N-18001:2007 lub normą równoważną;
CWA 15374 Certyfikat systemu zarządzania bezpieczeństwem produkcji dla dostawców, producentów druków zabezpieczonych (produkcja papieru zabezpieczonego) – lub certyfikat równoważny.

## wyklejka
SPECYFIKACJA PAPIERU DO WYKONYWANIA ZAMAWIANYCH DRUKÓW
A. Papier bez znaku wodnego z warstwą samoprzylepną (wyklejka)
1. Charakterystyka produktu
1.1. Przeznaczenie
Ob-10 | Legitymacja posiadacza broni:
Ob-12 | Legitymacja osoby dopuszczonej do posiadania broni;
Ob-14 | Legitymacja posiadacza terminowego pozwolenia na broń;
Ob-16 | Karta rejestracyjna broni.
1.2. Chatakterystyka materiału
Parametr |  | Wartość
Skład |  | 100 % bielonej chemicznej masy celulozowej
2. Zabezpieczenia
2.1. Opis zabezpieczeń
Włókna zabezpieczające Typ I
Parametry |  | Wartość |  | Tolerancja
Typ |  | Niewidoczne w świetle dziennym
Aktywność UV (254 i 365 nm) |  | Żółty
Umiejscowienie |  | Losowo na całej powierzchni
Gęstość |  | 20 szt./dm2 |  | ± 10
Sposób liczenia |  | W świetle padającym UV na stronie do zadruku
Długość |  | 3 mm
Włókna zabezpieczające Typ II
Parametry |  | Wartość |  | Tolerancja
Typ |  | Niewidoczne w świetle dziennym
Aktywność UV (254 i 365 nm) |  | Niebieski
Umiejscowienie |  | Losowo na całej powierzchni
Gęstość |  | 20 szt./dm2 |  | ± 10
Sposób liczenia |  | W świetle padającym (UV) na stronie do zadruku
Długość |  | 3 mm
Włókna zabezpieczające Typ III
Parametry |  | Wartość |  | Tolerancja
Typ |  | Niewidoczne w świetle dziennym
Aktywność UV (254 i 365 nm) |  | Dwukolorowe: niebiesko - żółte
Umiejscowienie |  | Losowo na całej powierzchni
Gęstość |  | 20 szt./dm2 |  | ± 10
Sposób liczenia |  | W świetle padającym (UV) na stronie do zadruku
Długość |  | 4 mm
Zabezpieczenia chemiczne
Parametry |  |  | Wartość
Papier zabezpieczony przed działaniem: |  |  | rozpuszczalników organicznych, kwasów , zasad, i wybielaczy
Specyfikacja papieru
Warunki pomiaru:
Wilgotność względna: 50 ± 2% RH
Temperatura: 23 ± 1ºC
Papier bez wybielaczy optycznych (ciemny w świetle UV)
`
Parametry |  | Jednostka | Wartość | Tolerancja | Norma ISO
Gramatura podłoża |  | g / m2 | 120 | ± 5 g / m2 | ISO 536
Nieprzezroczystość |  | % | min. 87 |  | ISO 2471
Opór przedarcia dł. |  | mN | min. 550 |  | ISO 1974
Opór przedarcia szer. |  | mN | min. 650 |  | ISO 1974
Obciążenie zrywające |  | N | min. 80 |  | ISO 1924-2:2008
pH |  |  | min 5,5 |  | ISO 6588
Zawartość popiołu |  | % | min. 4,5 |  | ISO 2144
Współrzędne chromatyczne |  | L,a,b - wynikowo na podstawie pierwszej roli ΔE ≤ 1,5 |  | APARAT DATACOLOR ELREPHO
Reaktywność chemiczna |  | Tak
Wymagania jakie powinien spełniać Wykonawca papieru specjalnego do wytwarzania dokumentów publicznych:
ISO 14298:2013 lub normą równoważną;
PN-EN ISO 9001:2015 lub normą równoważną;
PN-EN ISO 14001:2015 lub normą równoważną;
PN-N- 18001:2007 lub normą równoważną;
CWA 15374 Certyfikat systemu zarządzania bezpieczeństwem produkcji dla dostawców, producentów druków zabezpieczonych (produkcja papieru zabezpieczonego) – lub certyfikat równoważny.

## znak wodny
SPECYFIKACJA PAPIERU DO WYKONYWANIA ZAMAWIANYCH DRUKÓW
A. Papier z umiejscowionym znakiem wodnym
1. Charakterystyka produktu
1.1. Przeznaczenie
Ob-13 | Świadectwo broni
1.2. Chatakterystyka materiału
Parametr |  | Wartość
Skład |  | 100 % bielonej chemicznej masy celulozowej
2. Zabezpieczenia
2.1. Opis zabezpieczeń
Znak wodny dwutonowy umiejscowiony
Parametry |  | Wartość |  | Tolerancja
Wymiary |  | "Orzeł RP" 50,2 x 45 mm |  | Położenia znaku: ± 3 mm
Włókna zabezpieczające Typ I
Parametry |  | Wartość |  | Tolerancja
Typ |  | Niewidoczne w świetle dziennym
Aktywność UV (254 i 365 nm) |  | Żółty
Umiejscowienie |  | Losowo na całej powierzchni
Gęstość |  | 20 szt./dm2 |  | ± 10
Sposób liczenia |  | W świetle padającym UV na stronie do zadruku
Długość |  | 3 mm
Włókna zabezpieczające Typ II
Parametry |  | Wartość |  | Tolerancja
Typ |  | Niewidoczne w świetle dziennym
Aktywność UV (254 i 365 nm) |  | Niebieski
Umiejscowienie |  | Losowo na całej powierzchni
Gęstość |  | 20 szt./dm2 |  | ± 10
Sposób liczenia |  | W świetle padającym (UV) na stronie do zadruku
Długość |  | 3 mm
Włókna zabezpieczające Typ III
Parametry |  | Wartość |  | Tolerancja
Typ |  | Niewidoczne w świetle dziennym
Aktywność UV (254 i 365 nm) |  | Dwukolorowe: niebiesko - żółte
Umiejscowienie |  | Losowo na całej powierzchni
Gęstość |  | 20 szt./dm2 |  | ± 10
Sposób liczenia |  | W świetle padającym (UV) na stronie do zadruku
Długość |  | 4 mm
Zabezpieczenia chemiczne
Parametry |  |  | Wartość
Papier zabezpieczony przed działaniem: |  |  | rozpuszczalników organicznych, kwasów , zasad, i wybielaczy
Specyfikacja papieru
Warunki pomiaru:
Wilgotność względna: 50 ± 2%RH
Temperatura: 23 ± 1ºC
Papier bez wybielaczy optycznych (ciemny w świetle UV)
Parametry |  | Jednostka | Wartość | Tolerancja | Norma ISO
Gramatura podłoża |  | g / m2 | 120 | ± 5 g / m2 | ISO 536
Nieprzezroczystość |  | % | min. 85 |  | ISO 2471
Opór przedarcia dł. |  | mN | min. 300 |  | ISO 1974
Opór przedarcia szer. |  | mN | min.400 |  | ISO 1974
Obciążenie zrywające |  | N | min. 30 |  | ISO 1924-2:2008
pH |  |  | min 5,5 |  | ISO 6588
Zawartość popiołu |  | % | min. 6 |  | ISO 2144
Współrzędne chromatyczne |  | L,a,b - wynikowo na podstawie pierwszej roli ΔE ≤ 1,5 |  | APARAT DATACOLOR ELREPHO
Reaktywność chemiczna |  | Tak
Wymagania jakie powinien spełniać Wykonawca papieru specjalnego do wytwarzania dokumentów publicznych:
ISO 14298:2013 lub normą równoważną;
PN-EN ISO 9001:2015 lub normą równoważną;
PN-EN ISO 14001:2015 lub normą równoważną;
PN-N 18001:2007 lub normą równoważną;
CWA 15374 Certyfikat systemu zarządzania bezpieczeństwem produkcji dla dostawców, producentów druków zabezpieczonych (produkcja papieru zabezpieczonego) – lub certyfikat równoważny.

## papier ze znakiem wodnym
SPECYFIKACJA PAPIERU DO WYKONYWANIA ZAMAWIANYCH DRUKÓW
A. Papier z umiejscowionym znakiem wodnym
1. Charakterystyka produktu
1.1. Przeznaczenie
Ob-10 | Legitymacja posiadacza broni:
Ob-12 | Legitymacja osoby dopuszczonej do posiadania broni;
Ob-14 | Legitymacja posiadacza terminowego pozwolenia na broń;
Ob-16 | Karta rejestracyjna broni.
1.2. Chatakterystyka materiału
Parametr |  | Wartość
Skład |  | 100 % bielonej chemicznej masy celulozowej
2. Zabezpieczenia
2.1. Opis zabezpieczeń
Znak wodny dwutonowy umiejscowiony
Parametry |  | Wartość |  | Tolerancja
Wymiary |  | "Orzeł RP" 50,2 x 45 mm |  | położenia znaku ± 3 mm
Włókna zabezpieczające Typ I
Parametry |  | Wartość |  | Tolerancja
Typ |  | Niewidoczne w świetle dziennym
Aktywność UV (254 i 365 nm) |  | Żółty
Umiejscowienie |  | Losowo na całej powierzchni
Gęstość |  | 20 szt./dm2 |  | ± 10
Sposób liczenia |  | W świetle padającym UV na stronie do zadruku
Długość |  | 3 mm
Włókna zabezpieczające Typ II
Parametry |  | Wartość |  | Tolerancja
Typ |  | Niewidoczne w świetle dziennym
Aktywność UV (254 i 365 nm) |  | Niebieski
Umiejscowienie |  | Losowo na całej powierzchni
Gęstość |  | 20 szt./dm2 |  | ± 10
Sposób liczenia |  | W świetle padającym (UV) na stronie do zadruku
Długość |  | 3 mm
Włókna zabezpieczające Typ III
Parametry |  | Wartość |  | Tolerancja
Typ |  | Niewidoczne w świetle dziennym
Aktywność UV (254 i 365 nm) |  | Dwukolorowe: niebiesko - żółte
Umiejscowienie |  | Losowo na całej powierzchni
Gęstość |  | 20 szt./dm2 |  | ± 10
Sposób liczenia |  | W świetle padającym (UV) na stronie do zadruku
Długość |  | 4 mm
Zabezpieczenia chemiczne
Parametry |  |  | Wartość
Papier zabezpieczony przed działaniem: |  |  | rozpuszczalników organicznych, kwasów , zasad, i wybielaczy
Specyfikacja papieru
Warunki pomiaru:
Wilgotność względna: 50 ± 2% RH
Temperatura: 23 ± 1ºC
Papier bez wybielaczy optycznych (ciemny w świetle UV)
Parametry |  | Jednostka | Wartość | Tolerancja | Norma ISO
Gramatura podłoża |  | g / m2 | 90 | ± 5 g / m2 | ISO 536
Nieprzezroczystość |  | % | min. 85 |  | ISO 2471
Opór przedarcia dł. |  | mN | min. 300 |  | ISO 1974
Opór przedarcia szer. |  | mN | min. 400 |  | ISO 1974
Obciążenie zrywające |  | N | min. 30 |  | ISO 1924-2:2008
pH |  |  | min 5,5 |  | ISO 6588
Zawartość popiołu |  | % | min. 6 |  | ISO 2144
Współrzędne chromatyczne |  | L,a,b - wynikowo na podstawie pierwszej roli ΔE ≤ 1,5 |  | APARAT DATACOLOR ELREPHO
Reaktywność chemiczna |  | Tak
Wymagania jakie powinien spełniać Wykonawca papieru specjalnego do wytwarzania dokumentów publicznych:
ISO 14298:2013 lub norma równoważna;
PN-EN ISO 9001:2015 lub norma równoważna;
PN-EN ISO 14001:2015 lub norma równoważna;
PN-EN ISO 18001:2007 lub norma równoważna;
CWA 15374 Certyfikat systemu zarządzania bezpieczeństwem produkcji dla dostawców, producentów druków zabezpieczonych (produkcja papieru zabezpieczonego) – lub certyfikat równoważny.

## dok. policyjne
SPECYFIKACJA PAPIERU DO WYKONYWANIA ZAMAWIANYCH DRUKÓW
A. Papier z dwutonowym bieżącym znakiem wodnym (dokumenty dla Policji)
1. Charakterystyka produktu
1.1. Przeznaczenie
Ob-11 | Zaświadczenie uprawniające do nabycia broni;
POF | Zaświadczenie o wpisie na listę kwalifikowanych pracowników ochrony fizycznej;
PZT | Zaświadczenie o wpisie na listę kwalifikowanych pracowników zabezpieczenia technicznego;
Ob-17 | Europejska karta broni palnej;
LD | Licencja detektywa;
1.2. Chatakterystyka materiału
Parametr |  | Wartość
Skład |  | 100 % bielonej chemicznie masy celulozowej
2. Zabezpieczenia
2.1. Opis zabezpieczeń
Znak wodny dwutonowy bieżący
Parametry |  | Wartość |  | Tolerancja
Znak bieżący |  | "Zaplecione tarcze strzelnicze" |  | położenie znaku: na całej powierzchni
Włókna zabezpieczające Typ I
Parametry |  | Wartość |  | Tolerancja
Typ |  | Niewidoczne w świetle dziennym
Aktywność UV (254 i 365 nm) |  | Żółty
Umiejscowienie |  | Losowo na całej powierzchni
Gęstość |  | 20 szt./dm2 |  | ± 10
Sposób liczenia |  | W świetle padającym UV na stronie do zadruku
Długość |  | 3 mm
Włókna zabezpieczające Typ II
Parametry |  | Wartość |  | Tolerancja
Typ |  | Niewidoczne w świetle dziennym
Aktywność UV (254 i 365 nm) |  | Niebieski
Umiejscowienie |  | Losowo na całej powierzchni
Gęstość |  | 20 szt./dm2 |  | ± 10
Sposób liczenia |  | W świetle padającym UV na stronie do zadruku
Długość |  | 3 mm
Włókna zabezpieczające Typ III
Parametry |  | Wartość |  | Tolerancja
Typ |  | Niewidoczne w świetle dziennym
Aktywność UV (254 i 365 nm) |  | Dwukolorowe: niebiesko - żółte
Umiejscowienie |  | Losowo na całej powierzchni
Gęstość |  | 20 szt./dm2 |  | ± 10
Sposób liczenia |  | W świetle padającym UV na stronie do zadruku
Długość |  | 4 mm
Zabezpieczenia chemiczne
Parametry |  |  | Wartość
Papier zabezpieczony przed działaniem: |  |  | rozpuszczalników organicznych, kwasów , zasad, i wybielaczy
Specyfikacja papieru
Warunki pomiaru:
Wilgotność względna: 50 ± 2% RH
Temperatura: 23 ± 1ºC
Papier bez wybielaczy optycznych (ciemny w świetle UV)
Parametry |  | Jednostka | Wartość | Tolerancja | Norma ISO
Gramatura podłoża |  | g / m2 | 120 | ± 6 g / m2 | ISO 536
Nieprzezroczystość |  | % | min. 87 |  | ISO 2471
Opór przedarcia dł. |  | mN | min. 400 |  | ISO 1974
Opór przedarcia szer. |  | mN | min.500 |  | ISO 1974
Obciążenie zrywające |  | N | min. 45 |  | ISO 1924-2:2008
pH (zimny ekstrakt) |  |  | min 5,5 |  | ISO 6588
Zawartość popiołu |  | % | min. 6,5 |  | ISO 2144
Współrzędne chromatyczne |  | L,a,b - wynikowo na podstawie pierwszej roli ΔE ≤ 1,5 |  | APARAT DATACOLOR ELREPHO
Reaktywność chemiczna |  | Tak
Wymagania jakie powinien spełniać Wykonawca papieru specjalnego do wytwarzania dokumentów publicznych:
ISO 14298:2013 lub normą równoważną;
PN-EN ISO 9001:2015 lub normą równoważną;
PN-EN ISO 14001:2015 lub normą równoważną;
PN-N 18001:2007 lub normą równoważną;
CWA 15374 Certyfikat systemu zarządzania bezpieczeństwem produkcji dla dostawców, producentów druków zabezpieczonych (produkcja papieru zabezpieczonego) – lub certyfikat równoważny.